## Лист2
G_D | STATUS | G_H | G_T | G_D | MAT | B_L | MAS | Section | Jx | Wx | Jk | Wk | Beta | DESIGNATION | FILENAME | MATERIAL | PARTNUMBER | STOCKNUMBER | SIZE_SEL | MEMBER_REVISION | SOURCE_MEMBER_REVISION | До_мат | До_мат2
RID_TITLE | Status_TITLE | Диаметр | Толщина T | Типоразмер | Материал | Длина | Масса (кг/м) | Площадь сечения | Момент инерции | Момент сопротивления | Модуль жесткости при кручении | Торсионный момент сопротивления сечения | Коэффициент смещения при сдвиге | Обозначение размера | Имя файла | Материал | Код детали | Инвентарный номер | Обозначение размера |  |  | До_мат | До_мат2
1 |  | 10,2 | 1,8 | 10,2x1,8 | S235JR | 1 | 0,37 | 47,500881 | 438,19563 | 85,920712 | 876,39126 | 171,84142 | 1,4922561 | 10,2×1,8-1 | Труба 10,2×1,8-1 ДСТУ 8936 | Ст3сп ДСТУ 2651 | Труба 10,2×1,8, L=1 мм | ДСТУ 8936 | 6 | e6f652e9-daf2-4ae4-8937-c0631a21d8d6 | E3C8C2CF-96E4-4221-8E32-C538DDAAC223 | Труба | 10,2×1,8
2 |  | 10,2 | 2 | 10,2x2 | S235JR | 1 | 0,4 | 51,52212 | 458,80448 | 89,961663 | 917,60896 | 179,92333 | 1,4494418 | 10,2×2-1 | Труба 10,2×2-1 ДСТУ 8936 | Ст3сп ДСТУ 2651 | Труба 10,2×2, L=1 мм | ДСТУ 8936 | 6 | e6f652e9-daf2-4ae4-8937-c0631a21d8d6 | E3C8C2CF-96E4-4221-8E32-C538DDAAC223 | Труба | 10,2×2
3 |  | 10,2 | 2,5 | 10,2x2,5 | S235JR | 1 | 0,47 | 60,475659 | 495,44684 | 97,146439 | 990,89368 | 194,29288 | 1,354113 | 10,2×2,5-1 | Труба 10,2×2,5-1 ДСТУ 8936 | Ст3сп ДСТУ 2651 | Труба 10,2×2,5, L=1 мм | ДСТУ 8936 | 6 | e6f652e9-daf2-4ae4-8937-c0631a21d8d6 | E3C8C2CF-96E4-4221-8E32-C538DDAAC223 | Труба | 10,2×2,5
4 |  | 13,5 | 2 | 13,5x2 | S235JR | 1 | 0,57 | 72,256631 | 1230,6207 | 182,31418 | 2461,2414 | 364,62836 | 1,558823 | 13,5×2-1 | Труба 13,5×2-1 ДСТУ 8936 | Ст3сп ДСТУ 2651 | Труба 13,5×2, L=1 мм | ДСТУ 8936 | 8 | e6f652e9-daf2-4ae4-8937-c0631a21d8d6 | E3C8C2CF-96E4-4221-8E32-C538DDAAC223 | Труба | 13,5×2
5 |  | 13,5 | 2,2 | 13,5x2,2 | S235JR | 1 | 0,61 | 78,099993 | 1293,824 | 191,67763 | 2587,648 | 383,35526 | 1,523307 | 13,5×2,2-1 | Труба 13,5×2,2-1 ДСТУ 8936 | Ст3сп ДСТУ 2651 | Труба 13,5×2,2, L=1 мм | ДСТУ 8936 | 8 | e6f652e9-daf2-4ae4-8937-c0631a21d8d6 | E3C8C2CF-96E4-4221-8E32-C538DDAAC223 | Труба | 13,5×2,2
6 |  | 13,5 | 2,8 | 13,5x2,8 | S235JR | 1 | 0,74 | 94,122116 | 1439,2448 | 213,22145 | 2878,4896 | 426,4429 | 1,4259243 | 13,5×2,8-1 | Труба 13,5×2,8-1 ДСТУ 8936 | Ст3сп ДСТУ 2651 | Труба 13,5×2,8, L=1 мм | ДСТУ 8936 | 8 | e6f652e9-daf2-4ae4-8937-c0631a21d8d6 | E3C8C2CF-96E4-4221-8E32-C538DDAAC223 | Труба | 13,5×2,8
48 |  | 16 | 2 | 16x2 | S235JR | 1 | 0,69 | 87,964594 | 2199,1149 | 274,88936 | 4398,2298 | 549,77872 | 1,617375 | 16×2-1 | Труба 16×2-1 ДСТУ 8936 | Ст3сп ДСТУ 2651 | Труба 16×2, L=1 мм | ДСТУ 8936 | 10 | e6f652e9-daf2-4ae4-8937-c0631a21d8d6 | E3C8C2CF-96E4-4221-8E32-C538DDAAC223 | Труба | 16×2
7 |  | 17 | 1,6 | 17x1,6 | S235JR | 1 | 0,74 | 77,408843 | 2319,556 | 272,88894 | 4639,112 | 545,77788 | 1,7012969 | 17×1,6-1 | Труба 17×1,6-1 ДСТУ 8936 | Ст3сп ДСТУ 2651 | Труба 17×1,6, L=1 мм | ДСТУ 8936 | 10 | e6f652e9-daf2-4ae4-8937-c0631a21d8d6 | E3C8C2CF-96E4-4221-8E32-C538DDAAC223 | Труба | 17×1,6
8 |  | 17 | 1,8 | 17x1,8 | S235JR | 1 | 0,8 | 85,953975 | 2517,1622 | 296,13673 | 5034,3244 | 592,27346 | 1,6685439 | 17×1,8-1 | Труба 17×1,8-1 ДСТУ 8936 | Ст3сп ДСТУ 2651 | Труба 17×1,8, L=1 мм | ДСТУ 8936 | 10 | e6f652e9-daf2-4ae4-8937-c0631a21d8d6 | E3C8C2CF-96E4-4221-8E32-C538DDAAC223 | Труба | 17×1,8
9 |  | 17 | 2 | 17x2 | S235JR | 1 | 0,98 | 94,24778 | 2697,8427 | 317,39326 | 5395,6854 | 634,78652 | 1,6367543 | 17×2-1 | Труба 17×2-1 ДСТУ 8936 | Ст3сп ДСТУ 2651 | Труба 17×2, L=1 мм | ДСТУ 8936 | 10 | e6f652e9-daf2-4ae4-8937-c0631a21d8d6 | E3C8C2CF-96E4-4221-8E32-C538DDAAC223 | Труба | 17×2
49 |  | 20 | 2,5 | 20x2,5 | S235JR | 1 | 1,08 | 137,44468 | 5368,9328 | 536,89328 | 10737,866 | 1073,7866 | 1,617375 | 20×2,5-1 | Труба 20×2,5-1 ДСТУ 8936 | Ст3сп ДСТУ 2651 | Труба 20×2,5, L=1 мм | ДСТУ 8936 | 15 | e6f652e9-daf2-4ae4-8937-c0631a21d8d6 | E3C8C2CF-96E4-4221-8E32-C538DDAAC223 | Труба | 20×2,5
10 |  | 21,3 | 2,35 | 21,3x2,35 | S235JR | 1 | 1,1 | 139,90297 | 6376,5151 | 598,73381 | 12753,03 | 1197,4676 | 1,6564163 | 21,3×2,35-1 | Труба 21,3×2,35-1 ДСТУ 8936 | Ст3сп ДСТУ 2651 | Труба 21,3×2,35, L=1 мм | ДСТУ 8936 | 15 | e6f652e9-daf2-4ae4-8937-c0631a21d8d6 | E3C8C2CF-96E4-4221-8E32-C538DDAAC223 | Труба | 21,3×2,35
11 |  | 21,3 | 2,5 | 21,3x2,5 | S235JR | 1 | 1,5 | 147,65485 | 6638,7466 | 623,35649 | 13277,493 | 1246,713 | 1,6374895 | 21,3×2,5-1 | Труба 21,3×2,5-1 ДСТУ 8936 | Ст3сп ДСТУ 2651 | Труба 21,3×2,5, L=1 мм | ДСТУ 8936 | 15 | e6f652e9-daf2-4ae4-8937-c0631a21d8d6 | E3C8C2CF-96E4-4221-8E32-C538DDAAC223 | Труба | 21,3×2,5
12 |  | 21,3 | 2,8 | 21,3x2,8 | S235JR | 1 | 1,66 | 162,7345 | 7121,4651 | 668,68217 | 14242,93 | 1337,3643 | 1,6006714 | 21,3×2,8-1 | Труба 21,3×2,8-1 ДСТУ 8936 | Ст3сп ДСТУ 2651 | Труба 21,3×2,8, L=1 мм | ДСТУ 8936 | 15 | e6f652e9-daf2-4ae4-8937-c0631a21d8d6 | E3C8C2CF-96E4-4221-8E32-C538DDAAC223 | Труба | 21,3×2,8
13 |  | 21,3 | 3,2 | 21,3x3,2 | S235JR | 1 | 1,86 | 181,96105 | 7684,4426 | 721,54391 | 15368,885 | 1443,0878 | 1,5537284 | 21,3×3,2-1 | Труба 21,3×3,2-1 ДСТУ 8936 | Ст3сп ДСТУ 2651 | Труба 21,3×3,2, L=1 мм | ДСТУ 8936 | 15 | e6f652e9-daf2-4ae4-8937-c0631a21d8d6 | E3C8C2CF-96E4-4221-8E32-C538DDAAC223 | Труба | 21,3×3,2
50 |  | 26 | 2,5 | 26x2,5 | S235JR | 1 | 1,45 | 184,56857 | 12885,193 | 991,16869 | 25770,386 | 1982,3374 | 1,6955592 | 26×2,5-1 | Труба 26×2,5-1 ДСТУ 8936 | Ст3сп ДСТУ 2651 | Труба 26×2,5, L=1 мм | ДСТУ 8936 | 20 | e6f652e9-daf2-4ae4-8937-c0631a21d8d6 | E3C8C2CF-96E4-4221-8E32-C538DDAAC223 | Труба | 26×2,5
14 |  | 26,8 | 2,35 | 26,8x2,35 | S235JR | 1 | 1,42 | 180,50806 | 13613,128 | 1015,9051 | 27226,256 | 2031,8102 | 1,7196082 | 26,8×2,35-1 | Труба 26,8×2,35-1 ДСТУ 8936 | Ст3сп ДСТУ 2651 | Труба 26,8×2,35, L=1 мм | ДСТУ 8936 | 20 | e6f652e9-daf2-4ae4-8937-c0631a21d8d6 | E3C8C2CF-96E4-4221-8E32-C538DDAAC223 | Труба | 26,8×2,35
15 |  | 26,8 | 2,5 | 26,8x2,5 | S235JR | 1 | 1,5 | 190,85175 | 14236,109 | 1062,3962 | 28472,218 | 2124,7924 | 1,7036555 | 26,8×2,5-1 | Труба 26,8×2,5-1 ДСТУ 8936 | Ст3сп ДСТУ 2651 | Труба 26,8×2,5, L=1 мм | ДСТУ 8936 | 20 | e6f652e9-daf2-4ae4-8937-c0631a21d8d6 | E3C8C2CF-96E4-4221-8E32-C538DDAAC223 | Труба | 26,8×2,5
16 |  | 26,8 | 2,8 | 26,8x2,8 | S235JR | 1 | 1,66 | 211,11503 | 15407,175 | 1149,7892 | 30814,35 | 2299,5784 | 1,6724041 | 26,8×2,8-1 | Труба 26,8×2,8-1 ДСТУ 8936 | Ст3сп ДСТУ 2651 | Труба 26,8×2,8, L=1 мм | ДСТУ 8936 | 20 | e6f652e9-daf2-4ae4-8937-c0631a21d8d6 | E3C8C2CF-96E4-4221-8E32-C538DDAAC223 | Труба | 26,8×2,8
17 |  | 26,8 | 3,2 | 26,8x3,2 | S235JR | 1 | 1,86 | 237,25308 | 16821,243 | 1255,3166 | 33642,486 | 2510,6332 | 1,6320922 | 26,8×3,2-1 | Труба 26,8×3,2-1 ДСТУ 8936 | Ст3сп ДСТУ 2651 | Труба 26,8×3,2, L=1 мм | ДСТУ 8936 | 20 | e6f652e9-daf2-4ae4-8937-c0631a21d8d6 | E3C8C2CF-96E4-4221-8E32-C538DDAAC223 | Труба | 26,8×3,2
51 |  | 32 | 2,8 | 32x2,8 | S235JR | 1 | 2,02 | 256,85662 | 27627,498 | 1726,7186 | 55254,996 | 3453,4372 | 1,7201438 | 32×2,8-1 | Труба 32×2,8-1 ДСТУ 8936 | Ст3сп ДСТУ 2651 | Труба 32×2,8, L=1 мм | ДСТУ 8936 | 25 | e6f652e9-daf2-4ae4-8937-c0631a21d8d6 | E3C8C2CF-96E4-4221-8E32-C538DDAAC223 | Труба | 32×2,8
18 |  | 33,5 | 2,8 | 33,5x2,8 | S235JR | 1 | 2,12 | 270,0513 | 32079,731 | 1915,2078 | 64159,462 | 3830,4156 | 1,7314455 | 33,5×2,8-1 | Труба 33,5×2,8-1 ДСТУ 8936 | Ст3сп ДСТУ 2651 | Труба 33,5×2,8, L=1 мм | ДСТУ 8936 | 25 | e6f652e9-daf2-4ae4-8937-c0631a21d8d6 | E3C8C2CF-96E4-4221-8E32-C538DDAAC223 | Труба | 33,5×2,8
19 |  | 33,5 | 3,2 | 33,5x3,2 | S235JR | 1 | 2,39 | 304,60882 | 35347,188 | 2110,2799 | 70694,376 | 4220,5598 | 1,6973354 | 33,5×3,2-1 | Труба 33,5×3,2-1 ДСТУ 8936 | Ст3сп ДСТУ 2651 | Труба 33,5×3,2, L=1 мм | ДСТУ 8936 | 25 | e6f652e9-daf2-4ae4-8937-c0631a21d8d6 | E3C8C2CF-96E4-4221-8E32-C538DDAAC223 | Труба | 33,5×3,2
20 |  | 33,5 | 4 | 33,5x4 | S235JR | 1 | 2,91 | 370,70793 | 41067,488 | 2451,7903 | 82134,976 | 4903,5806 | 1,6320922 | 33,5×4-1 | Труба 33,5×4-1 ДСТУ 8936 | Ст3сп ДСТУ 2651 | Труба 33,5×4, L=1 мм | ДСТУ 8936 | 25 | e6f652e9-daf2-4ae4-8937-c0631a21d8d6 | E3C8C2CF-96E4-4221-8E32-C538DDAAC223 | Труба | 33,5×4
52 |  | 41 | 2,8 | 41x2,8 | S235JR | 1 | 2,64 | 336,02475 | 61621,899 | 3005,9463 | 123243,8 | 6011,8926 | 1,7765718 | 41×2,8-1 | Труба 41×2,8-1 ДСТУ 8936 | Ст3сп ДСТУ 2651 | Труба 41×2,8, L=1 мм | ДСТУ 8936 | 32 | e6f652e9-daf2-4ae4-8937-c0631a21d8d6 | E3C8C2CF-96E4-4221-8E32-C538DDAAC223 | Труба | 41×2,8
21 |  | 42,3 | 2,8 | 42,3x2,8 | S235JR | 1 | 2,73 | 347,46015 | 68106,098 | 3220,1465 | 136212,2 | 6440,293 | 1,7828934 | 42,3×2,8-1 | Труба 42,3×2,8-1 ДСТУ 8936 | Ст3сп ДСТУ 2651 | Труба 42,3×2,8, L=1 мм | ДСТУ 8936 | 32 | e6f652e9-daf2-4ae4-8937-c0631a21d8d6 | E3C8C2CF-96E4-4221-8E32-C538DDAAC223 | Труба | 42,3×2,8
22 |  | 42,3 | 3,2 | 42,3x3,2 | S235JR | 1 | 3,09 | 393,07607 | 75620,466 | 3575,4357 | 151240,93 | 7150,8714 | 1,7546534 | 42,3×3,2-1 | Труба 42,3×3,2-1 ДСТУ 8936 | Ст3сп ДСТУ 2651 | Труба 42,3×3,2, L=1 мм | ДСТУ 8936 | 32 | e6f652e9-daf2-4ae4-8937-c0631a21d8d6 | E3C8C2CF-96E4-4221-8E32-C538DDAAC223 | Труба | 42,3×3,2
23 |  | 42,3 | 4 | 42,3x4 | S235JR | 1 | 3,78 | 481,29199 | 89212,885 | 4218,1033 | 178425,77 | 8436,2066 | 1,7000405 | 42,3×4-1 | Труба 42,3×4-1 ДСТУ 8936 | Ст3сп ДСТУ 2651 | Труба 42,3×4, L=1 мм | ДСТУ 8936 | 32 | e6f652e9-daf2-4ae4-8937-c0631a21d8d6 | E3C8C2CF-96E4-4221-8E32-C538DDAAC223 | Труба | 42,3×4
53 |  | 47 | 3 | 47x3 | S235JR | 1 | 3,26 | 414,69023 | 100821,56 | 4290,2791 | 201643,12 | 8580,5582 | 1,7900507 | 47×3-1 | Труба 47×3-1 ДСТУ 8936 | Ст3сп ДСТУ 2651 | Труба 47×3, L=1 мм | ДСТУ 8936 | 40 | e6f652e9-daf2-4ae4-8937-c0631a21d8d6 | E3C8C2CF-96E4-4221-8E32-C538DDAAC223 | Труба | 47×3
24 |  | 48 | 3 | 48x3 | S235JR | 1 | 3,33 | 424,11501 | 107831,24 | 4492,9683 | 215662,48 | 8985,9366 | 1,7940938 | 48×3-1 | Труба 48×3-1 ДСТУ 8936 | Ст3сп ДСТУ 2651 | Труба 48×3, L=1 мм | ДСТУ 8936 | 40 | e6f652e9-daf2-4ae4-8937-c0631a21d8d6 | E3C8C2CF-96E4-4221-8E32-C538DDAAC223 | Труба | 48×3
25 |  | 48 | 3,5 | 48x3,5 | S235JR | 1 | 3,84 | 489,30306 | 121867,04 | 5077,7933 | 243734,08 | 10155,587 | 1,7627526 | 48×3,5-1 | Труба 48×3,5-1 ДСТУ 8936 | Ст3сп ДСТУ 2651 | Труба 48×3,5, L=1 мм | ДСТУ 8936 | 40 | e6f652e9-daf2-4ae4-8937-c0631a21d8d6 | E3C8C2CF-96E4-4221-8E32-C538DDAAC223 | Труба | 48×3,5
26 |  | 48 | 4 | 48x4 | S235JR | 1 | 4,34 | 552,92031 | 134912,56 | 5621,3567 | 269825,12 | 11242,713 | 1,7321667 | 48×4-1 | Труба 48×4-1 ДСТУ 8936 | Ст3сп ДСТУ 2651 | Труба 48×4, L=1 мм | ДСТУ 8936 | 40 | e6f652e9-daf2-4ae4-8937-c0631a21d8d6 | E3C8C2CF-96E4-4221-8E32-C538DDAAC223 | Труба | 48×4
54 |  | 59 | 3 | 59x3 | S235JR | 1 | 4,14 | 527,78757 | 207486,49 | 7033,4403 | 414972,98 | 14066,881 | 1,8300483 | 59×3-1 | Труба 59×3-1 ДСТУ 8936 | Ст3сп ДСТУ 2651 | Труба 59×3, L=1 мм | ДСТУ 8936 | 50 | e6f652e9-daf2-4ae4-8937-c0631a21d8d6 | E3C8C2CF-96E4-4221-8E32-C538DDAAC223 | Труба | 59×3
27 |  | 60 | 3 | 60x3 | S235JR | 1 | 4,22 | 537,21234 | 218779,73 | 7292,6577 | 437559,46 | 14585,315 | 1,8327 | 60×3-1 | Труба 60×3-1 ДСТУ 8936 | Ст3сп ДСТУ 2651 | Труба 60×3, L=1 мм | ДСТУ 8936 | 50 | e6f652e9-daf2-4ae4-8937-c0631a21d8d6 | E3C8C2CF-96E4-4221-8E32-C538DDAAC223 | Труба | 60×3
28 |  | 60 | 3,5 | 60x3,5 | S235JR | 1 | 4,88 | 621,24995 | 248849,43 | 8294,981 | 497698,86 | 16589,962 | 1,8068417 | 60×3,5-1 | Труба 60×3,5-1 ДСТУ 8936 | Ст3сп ДСТУ 2651 | Труба 60×3,5, L=1 мм | ДСТУ 8936 | 50 | e6f652e9-daf2-4ae4-8937-c0631a21d8d6 | E3C8C2CF-96E4-4221-8E32-C538DDAAC223 | Труба | 60×3,5
29 |  | 60 | 4,5 | 60x4,5 | S235JR | 1 | 6,16 | 784,61277 | 304086,49 | 10136,216 | 608172,98 | 20272,432 | 1,756575 | 60×4,5-1 | Труба 60×4,5-1 ДСТУ 8936 | Ст3сп ДСТУ 2651 | Труба 60×4,5, L=1 мм | ДСТУ 8936 | 50 | e6f652e9-daf2-4ae4-8937-c0631a21d8d6 | E3C8C2CF-96E4-4221-8E32-C538DDAAC223 | Труба | 60×4,5
55 |  | 74 | 3,2 | 74x3,2 | S235JR | 1 | 5,59 | 711,75923 | 446885,15 | 12077,977 | 893770,3 | 24155,954 | 1,854021 | 74×3,2-1 | Труба 74×3,2-1 ДСТУ 8936 | Ст3сп ДСТУ 2651 | Труба 74×3,2, L=1 мм | ДСТУ 8936 | 65 | e6f652e9-daf2-4ae4-8937-c0631a21d8d6 | E3C8C2CF-96E4-4221-8E32-C538DDAAC223 | Труба | 74×3,2
30 |  | 75,5 | 3,2 | 75,5x3,2 | S235JR | 1 | 5,71 | 726,83888 | 475855,05 | 12605,432 | 951710,1 | 25210,864 | 1,8567548 | 75,5×3,2-1 | Труба 75,5×3,2-1 ДСТУ 8936 | Ст3сп ДСТУ 2651 | Труба 75,5×3,2, L=1 мм | ДСТУ 8936 | 65 | e6f652e9-daf2-4ae4-8937-c0631a21d8d6 | E3C8C2CF-96E4-4221-8E32-C538DDAAC223 | Труба | 75,5×3,2
31 |  | 75,5 | 4 | 75,5x4 | S235JR | 1 | 7,05 | 898,4955 | 575963,69 | 15257,316 | 1151927,4 | 30514,632 | 1,8233971 | 75,5×4-1 | Труба 75,5×4-1 ДСТУ 8936 | Ст3сп ДСТУ 2651 | Труба 75,5×4, L=1 мм | ДСТУ 8936 | 65 | e6f652e9-daf2-4ae4-8937-c0631a21d8d6 | E3C8C2CF-96E4-4221-8E32-C538DDAAC223 | Труба | 75,5×4
32 |  | 75,5 | 4,5 | 75,5x4,5 | S235JR | 1 | 7,88 | 1003,7389 | 635021,69 | 16821,767 | 1270043,4 | 33643,534 | 1,8029454 | 75,5×4,5-1 | Труба 75,5×4,5-1 ДСТУ 8936 | Ст3сп ДСТУ 2651 | Труба 75,5×4,5, L=1 мм | ДСТУ 8936 | 65 | e6f652e9-daf2-4ae4-8937-c0631a21d8d6 | E3C8C2CF-96E4-4221-8E32-C538DDAAC223 | Труба | 75,5×4,5
33 |  | 88,5 | 3,5 | 88,5x3,5 | S235JR | 1 | 7,34 | 934,62381 | 845513,27 | 19107,645 | 1691026,5 | 38215,29 | 1,8658158 | 88,5×3,5-1 | Труба 88,5×3,5-1 ДСТУ 8936 | Ст3сп ДСТУ 2651 | Труба 88,5×3,5, L=1 мм | ДСТУ 8936 | 80 | e6f652e9-daf2-4ae4-8937-c0631a21d8d6 | E3C8C2CF-96E4-4221-8E32-C538DDAAC223 | Труба | 88,5×3,5
34 |  | 88,5 | 4 | 88,5x4 | S235JR | 1 | 8,34 | 1061,8583 | 949865,43 | 21465,885 | 1899730,9 | 42931,77 | 1,8478209 | 88,5×4-1 | Труба 88,5×4-1 ДСТУ 8936 | Ст3сп ДСТУ 2651 | Труба 88,5×4, L=1 мм | ДСТУ 8936 | 80 | e6f652e9-daf2-4ae4-8937-c0631a21d8d6 | E3C8C2CF-96E4-4221-8E32-C538DDAAC223 | Труба | 88,5×4
35 |  | 88,5 | 4,5 | 88,5x4,5 | S235JR | 1 | 9,32 | 1187,522 | 1050400,3 | 23737,86 | 2100800,6 | 47475,72 | 1,8300483 | 88,5×4,5-1 | Труба 88,5×4,5-1 ДСТУ 8936 | Ст3сп ДСТУ 2651 | Труба 88,5×4,5, L=1 мм | ДСТУ 8936 | 80 | e6f652e9-daf2-4ae4-8937-c0631a21d8d6 | E3C8C2CF-96E4-4221-8E32-C538DDAAC223 | Труба | 88,5×4,5
36 |  | 101,3 | 3,5 | 101,3x3,5 | S235JR | 1 | 8,44 | 1075,3672 | 1287361,1 | 25416,804 | 2574722,2 | 50833,608 | 1,8819174 | 101,3×3,5-1 | Труба 101,3×3,5-1 ДСТУ 8936 | Ст3сп ДСТУ 2651 | Труба 101,3×3,5, L=1 мм | ДСТУ 8936 | 90 | e6f652e9-daf2-4ae4-8937-c0631a21d8d6 | E3C8C2CF-96E4-4221-8E32-C538DDAAC223 | Труба | 101,3×3,5
37 |  | 101,3 | 4 | 101,3x4 | S235JR | 1 | 9,6 | 1222,7079 | 1449411,7 | 28616,223 | 2898823,4 | 57232,446 | 1,8660124 | 101,3×4-1 | Труба 101,3×4-1 ДСТУ 8936 | Ст3сп ДСТУ 2651 | Труба 101,3×4, L=1 мм | ДСТУ 8936 | 90 | e6f652e9-daf2-4ae4-8937-c0631a21d8d6 | E3C8C2CF-96E4-4221-8E32-C538DDAAC223 | Труба | 101,3×4
38 |  | 101,3 | 4,5 | 101,3x4,5 | S235JR | 1 | 10,74 | 1368,4778 | 1606334,6 | 31714,405 | 3212669,2 | 63428,81 | 1,850277 | 101,3×4,5-1 | Труба 101,3×4,5-1 ДСТУ 8936 | Ст3сп ДСТУ 2651 | Труба 101,3×4,5, L=1 мм | ДСТУ 8936 | 90 | e6f652e9-daf2-4ae4-8937-c0631a21d8d6 | E3C8C2CF-96E4-4221-8E32-C538DDAAC223 | Труба | 101,3×4,5
39 |  | 114 | 4 | 114x4 | S235JR | 1 | 10,85 | 1382,3008 | 2093494,6 | 36727,975 | 4186989,2 | 73455,95 | 1,8801791 | 114×4-1 | Труба 114×4-1 ДСТУ 8936 | Ст3сп ДСТУ 2651 | Труба 114×4, L=1 мм | ДСТУ 8936 | 100 | e6f652e9-daf2-4ae4-8937-c0631a21d8d6 | E3C8C2CF-96E4-4221-8E32-C538DDAAC223 | Труба | 114×4
40 |  | 114 | 4,5 | 114x4,5 | S235JR | 1 | 12,15 | 1548,0198 | 2324061,5 | 40773,009 | 4648123 | 81546,018 | 1,866054 | 114×4,5-1 | Труба 114×4,5-1 ДСТУ 8936 | Ст3сп ДСТУ 2651 | Труба 114×4,5, L=1 мм | ДСТУ 8936 | 100 | e6f652e9-daf2-4ae4-8937-c0631a21d8d6 | E3C8C2CF-96E4-4221-8E32-C538DDAAC223 | Труба | 114×4,5
41 |  | 114 | 5 | 114x5 | S235JR | 1 | 13,44 | 1712,168 | 2548134 | 44704,105 | 5096268 | 89408,21 | 1,8520628 | 114×5-1 | Труба 114×5-1 ДСТУ 8936 | Ст3сп ДСТУ 2651 | Труба 114×5, L=1 мм | ДСТУ 8936 | 100 | e6f652e9-daf2-4ae4-8937-c0631a21d8d6 | E3C8C2CF-96E4-4221-8E32-C538DDAAC223 | Труба | 114×5
42 |  | 140 | 4 | 140x4 | S235JR | 1 | 13,42 | 1709,0264 | 3954687,1 | 56495,53 | 7909374,2 | 112991,06 | 1,9014122 | 140×4-1 | Труба 140×4-1 ДСТУ 8936 | Ст3сп ДСТУ 2651 | Труба 140×4, L=1 мм | ДСТУ 8936 | 125 | e6f652e9-daf2-4ae4-8937-c0631a21d8d6 | E3C8C2CF-96E4-4221-8E32-C538DDAAC223 | Труба | 140×4
43 |  | 140 | 4,5 | 140x4,5 | S235JR | 1 | 15,04 | 1915,5861 | 4401178,8 | 62873,983 | 8802357,6 | 125747,97 | 1,8897383 | 140×4,5-1 | Труба 140×4,5-1 ДСТУ 8936 | Ст3сп ДСТУ 2651 | Труба 140×4,5, L=1 мм | ДСТУ 8936 | 125 | e6f652e9-daf2-4ae4-8937-c0631a21d8d6 | E3C8C2CF-96E4-4221-8E32-C538DDAAC223 | Труба | 140×4,5
44 |  | 140 | 5,5 | 140x5,5 | S235JR | 1 | 18,24 | 2323,9932 | 5263989,8 | 75199,854 | 10527980 | 150399,71 | 1,8666566 | 140×5,5-1 | Труба 140×5,5-1 ДСТУ 8936 | Ст3сп ДСТУ 2651 | Труба 140×5,5, L=1 мм | ДСТУ 8936 | 125 | e6f652e9-daf2-4ae4-8937-c0631a21d8d6 | E3C8C2CF-96E4-4221-8E32-C538DDAAC223 | Труба | 140×5,5
45 |  | 165 | 4 | 165x4 | S235JR | 1 | 15,88 | 2023,1857 | 6559420,9 | 79508,132 | 13118842 | 159016,26 | 1,9156815 | 165×4-1 | Труба 165×4-1 ДСТУ 8936 | Ст3сп ДСТУ 2651 | Труба 165×4, L=1 мм | ДСТУ 8936 | 150 | e6f652e9-daf2-4ae4-8937-c0631a21d8d6 | E3C8C2CF-96E4-4221-8E32-C538DDAAC223 | Труба | 165×4
46 |  | 165 | 4,5 | 165x4,5 | S235JR | 1 | 17,81 | 2269,0153 | 7312043,6 | 88630,832 | 14624087 | 177261,66 | 1,9056793 | 165×4,5-1 | Труба 165×4,5-1 ДСТУ 8936 | Ст3сп ДСТУ 2651 | Труба 165×4,5, L=1 мм | ДСТУ 8936 | 150 | e6f652e9-daf2-4ae4-8937-c0631a21d8d6 | E3C8C2CF-96E4-4221-8E32-C538DDAAC223 | Труба | 165×4,5
47 |  | 165 | 5,5 | 165x5,5 | S235JR | 1 | 21,63 | 2755,9622 | 8774466,9 | 106357,17 | 17548934 | 212714,34 | 1,8858667 | 165×5,5-1 | Труба 165×5,5-1 ДСТУ 8936 | Ст3сп ДСТУ 2651 | Труба 165×5,5, L=1 мм | ДСТУ 8936 | 150 | e6f652e9-daf2-4ae4-8937-c0631a21d8d6 | E3C8C2CF-96E4-4221-8E32-C538DDAAC223 | Труба | 165×5,5